## 主表
深 圳 市 诚 锦 鹏 实 业 有 限 公 司
SHENZHEN CHENGJINPENG INDUSTRIAL CO.,LTD
磁 粉 检 测 报 告
MAGNETIC PARTICLE INSPECTION REPORT
项目名称: HZ26-1平台大钩绞车维修 | [6 empty] | 报告日期 |  | 报告编号
Project Name:Maintenance of HZ26-1 Platform Hook Winch | [6 empty] | Report Date: | 2019.04.26 | Report No.:CJP-WR-051-350-MT001-19-026
检测地点 | 太平洋车间 QPOC Workshop | 执行标准 |  | JB/T 8468-2014 |  | 仪器型号 |  | ZCM-A2202 |  | 提升力 | ≥45N
Testing Position |  | Executive Standard |  |  |  | Instrument Type |  |  |  | Lifting Power
检测比例 | 100% | 合格级别 |  | 1级 |  | 仪器编号 |  | CJP-CF-23 |  | 磁粉 | MT-BW
Testing Rate |  | Acceptance Grade |  |  |  | Instrument No. |  |  |  | Magnetic Particle
图纸号 | -- | 表面状态 |  | Smooth |  | 磁轭类型 |  | AC-Yoke |  | 反差剂 | FA-5
Drawing No. |  | Surface Condition |  |  |  | Yoke Type |  |  |  | Contrast Agent
工件材质 | CS | 灵敏度试块 |  | A1 (30/100) |  | 磁化方法 |  | Successive |  | 磁化时间 | 1~3s
Workpiece Material |  | Sensitivity block |  |  |  | Magnetizing Method |  |  |  | Magnetizing Time
工件编号 | 焊工号 | 焊口号 | 热处理状态 | 坡口形式 |  | 焊接方法 |  | 焊缝长度 | 缺陷编号 | 缺陷性质及大小 | 评定意见
Workpiece No. | Welder No. | Weld No. | HTS | Groove Form |  | Welding Process |  | W.L( mm ) | Defect No. | DNS | Judge
C2H240A-53128/064-01-1 0000196 | -- | -- | -- | -- |  | -- |  | -- | -- | -- | 1级 Acc
END
备注:热处理状态(HTS--Heat Treatment State) Notes:缺陷性质及大小（DNS--Defect Nature and Size) |  |  |  |  | 未熔合(LOF--Lack of Fusion) 未焊透( LOP--Lack of Penetration) 夹渣(S.I--Slag Inclusion) 裂纹(C--Crack) 气孔(P--Porosity) 合格(Acc--Acceptance) 不合格(Rej-Rejection)
|  | 检验员(Inspector) |  |  |  |  | 技术监督(Tech.Supervisor) |  |  | 签字授权人(Authorized Signee)
签字 Signature
日期 Date
Form No.:CJP/WR.MT01 Rev:E/0 | [8 empty] | 第 1 页 共 1 页 Page No.: 1 / 1
C J P

## 续表
深 圳 市 诚 锦 鹏 实 业 有 限 公 司
SHENZHEN CHENGJINPENG INDUSTRIAL CO.,LTD
磁 粉 检 测 报 告 （续表）
MAGNETIC PARTICLE INSPECTION REPORT
项目名称 |  |  |  |  | 报告日期 |  |  |  |  | 报告编号
Project Name: |  |  |  |  | Report Date: |  |  |  |  | Report No.:
工件编号 | 焊工号 | 焊口号 | 热处理状态 | 坡口形式 |  | 焊接方法 |  | 焊缝长度 | 缺陷编号 | 缺陷性质及大小 | 评定意见
Workpiece No. | Welder No. | Weld No. | HTS | Groove Form |  | Welding Process |  | W.L( mm ) | Defect No. | DNS | Judge
备注:热处理状态(HTS--Heat Treatment State) Notes:缺陷性质及大小（DNS--Defect Nature and Size) |  |  |  |  | 未熔合(LOF--Lack of Fusion) 未焊透( LOP--Lack of Penetration) 夹渣(S.I--Slag Inclusion) 裂纹(C--Crack) 气孔(P--Porosity) 合格(Acc--Acceptance) 不合格(Rej-Rejection)
|  | 检验员(Inspector) |  |  |  |  | 技术监督(Tech.Supervisor) |  |  | 签字授权人(Authorized Signee)
签字 Sign
日期 Date
Form No:CJP/WR.MT02 Rev:E/0 | [8 empty] | 第 1 页 共 1 页 Page No: 1 / 1
C J P