## 主表
深 圳 市 诚 锦 鹏 实 业 有 限 公 司
SHENZHEN CHENGJINPENG INDUSTRIAL CO.,LTD
超 声 波 检 测 报 告
ULTRASONIC TESTING REPORT
项目名称:HYSY115FPSO气量超限改造工程管道电仪保温类改造人员机具服务 | [7 empty] | 报告日期: | [7 empty] | 报告编号:
Project Name:HYSY115FPSO Gas Excess Reform Project Pipeline Electrical Instrument Thermal Insulation Retrofit Personnel and Machinery Services | [7 empty] | Report Date:2019.06.25 | [7 empty] | Report No.:CJP-WR-094-027-UT002-19-038
检测地点 | HYSY115 |  | 执行标准 |  |  | NB/T47013.3-2015 |  |  | 仪器型号 |  |  |  |  | ZXUD-40E |  |  | 基准灵敏度 Ref. Sensitivity |  | Φ2×40-18dB
Test Position |  |  | Executive Standard | [5 empty] | Instrument Type
检测比例 | 100% |  | 合格级别 |  |  | Ⅰ级 |  |  | 仪器编号 |  |  |  |  | CJP-CS-17 |  |  | 检验灵敏度 Test Sensitivity |  | Φ2×40-18dB+6dB
Testing Rate |  |  | Acceptance Grade | [5 empty] | Instrument No.
图纸号 | SD-DWG-FPSO-SF-1013 SD-DWG-FPSO-SF-1014 |  | 表面状态 |  |  | Smooth |  |  | 灵敏度试块 |  |  |  |  | CSK-Ⅰ A/CSK-ⅡA-1 |  |  | 图 Drawing:
Drawing No. |  |  | Surface Condition | [5 empty] | Sensitivity Block
材质 | CS |  | 探头型号 Probe Type |  |  | 5Z8×12A70 |  |  | 探头角度/入射点 Probe Angle / Index |  |  |  |  | 70.8°/10mm
Material
焊接方法 | GMAW |  | 坡口型式 Groove Type |  |  | K |  |  | 耦合剂 Couplant |  |  |  |  | 工业浆糊
Welding Process
工件编号 | 焊缝号 | 焊工号 |  | 厚度 | 焊缝长度 |  | 探头角度 | 缺陷编号 |  | 参考点 Reference Point | [5 empty] | 性质 | 范围 | 意见 | 返修报告号
Workpiece No. | Weld No. | Welder No. |  | THK (mm) | W.L (mm) |  | Probe Angle | Defect No. |  | X | Y | W | D |  | L | Property | Range | Judge | Repair Report No.
YL17109 | H30-1-1 | ZHT183 |  | 14 | -- |  | 70.8° | -- |  | -- | -- | -- | -- |  | -- | -- | -- | Ⅰ级 Acc | --
YL17109 | H30-1-2 | ZHT183 |  | 14 | -- |  | 70.8° | -- |  | -- | -- | -- | -- |  | -- | -- | -- | Ⅰ级 Acc | --
YL17109 | H30-1-3 | ZHT183 |  | 14 | -- |  | 70.8° | -- |  | -- | -- | -- | -- |  | -- | -- | -- | Ⅰ级 Acc | --
YL17109 | H30-1-4 | ZHT183 |  | 14 | -- |  | 70.8° | -- |  | -- | -- | -- | -- |  | -- | -- | -- | Ⅰ级 Acc | --
YL17109 | H30-2-1 | ZHT183 |  | 14 | -- |  | 70.8° | -- |  | -- | -- | -- | -- |  | -- | -- | -- | Ⅰ级 Acc | --
END
注(Notes): X.Y.W.D.L:见图( See Drawing), 未熔合( LOF--Lack of Fusion), 未焊透(LOF--Lack of Penetration), 裂纹(,C--Crack), 夹渣(S.I--Slag Inclusion),
气孔(P--Porosity), 合格(Acc--Acceptance), 不合格(Rej-Rejection).
|  | 检验员(Inspector) | [5 empty] | 技术监督(Tech.Supervisor) | [7 empty] | 签字授权人(Authorized Signee)
签字 Sign：
日期 Date：
Form No.:CJP/WR.UT01Rev:E/0 | [12 empty] | 第 1 页 共 1 页 Page No: 1 / 1 | 第 1 页 共 1 页 Page No.: 1 / 1
C J P

## 续表
深 圳 市 诚 锦 鹏 实 业 有 限 公 司
SHENZHEN CHENGJINPENG INDUSTRIAL CO.,LTD
超 声 波 检 测 报 告 （续表）
ULTRASONIC TESTING REPORT
项目名称: | [5 empty] | 报告日期: | [6 empty] | 报告编号:
Project Name: | [5 empty] | Report Date: | [6 empty] | Report No.:
工件编号 | 焊缝号 | 焊工号 | 厚度 | 焊缝长度 | 探头角度 | 缺陷编号 | 参考点 Reference Point | [5 empty] | 性质 | 范围 | 意见 | 返修报告号
Workpiece No. | Weld No. | Welder No. | THK (mm) | W.L (mm) | Probe Angle | Defect No. | X | Y | W | D |  | L | Property | Range | Judge | Repair Report No.
注(Notes): X.Y.W.D.L:见图( See Drawing), 未熔合( LOF--Lack of Fusion), 未焊透(LOF--Lack of Penetration), 裂纹(,C--Crack), 夹渣(S.I--Slag Inclusion),
气孔(P--Porosity), 合格(Acc--Acceptance), 不合格(Rej-Rejection).
|  | 检验员(Inspector) |  |  |  | 技术监督(Tech.Supervisor) | [6 empty] | 签字授权人(Authorized Signee)
签字 Signature：
日期 Date：
Form No.:CJP/WR.UT02 Rev:E/0 | [9 empty] | 第 1 页 共 1 页 Page No: 1 / 1 | 第 1 页 共 1 页 Page No.: 1 / 1
C J P